## Втулка
|  | Технологическая карта |  |  |  |  | Цех 34 | Размеры модели |  | Оловянные
| Заказ | [6 empty] | Наружний диаметр | 1360 | БрО8Н4Ц2 | 8.7
| Чертеж | [6 empty] | Внутренний диаметр | 300 | БрО10Ц2 | 8.7
| Наименование |  | Втулка |  |  |  |  | Высота | 335 | БрО8С12 | 9.1
| Количество деталей на заказ |  | 1 |  |  |  |  | Плотность | 8.5 | БрО10С10 | 9.1
[8 empty] | Высота прибыли | 50 | БрО5Ц5С5 | 8.88
| Материал |  | ЛЦ23А6Ж3Мц2 |  |  | К.В.Т | 0.8005086 | Диаметр прибыли (нар.) | 1420 | БрО4Ц4С17 | 9.2
| Масса детали |  | 514.744 |  |  |  |  | Масса детали (отливка) | 3935.207 | БрО10Ф1 | 8.88
| Масса отливки |  | 4578.228 |  |  | К.И.М. | 0.1061495 | Масса прибыли | 643.0212 | БрО8С21 | 9.3
| Масса прибыли |  | 643.0212 |  |  |  |  | Масса литника | 84.5 | Безоловянные
| Норма расхода |  | 4662.728 | [6 empty] | БрА9Ж3Л | 7.5
| Норма расхода на 1 дет. |  | 4662.728 |  |  |  |  | Размеры детали |  | БрА10Ж4Н4Л | 7.8
| Металлозавалка |  | 4849.237 |  |  |  |  | Наружний диаметр | 1321 | БрА11Ж6Н6 | 8.1
| Металлозавалка на 1 дет. |  | 4849.237 |  |  |  |  | Внутренний диаметр | 1050 | БрА9Мц2Л | 7.6
| Количество деталей в отливке |  | 1 |  |  |  |  | Высота | 120 | БрА10Ж3Мц2 | 7.5
| Количество деталей по длине |  | 1 |  |  |  |  | Масса детали | 514.744 | БрА9Ж4Н4Мц1 | 7.8
| Количество деталей по ширине |  | 1 | [6 empty] | Латуни | 8.5
| Размеры в скобках чистовые Формовочный уклон 3 |  |  |  | Радиус скугления прибыли 75 |  |  | Литниковая система | 242.04.463 | Чугуны
| 50 | 335 | [5 empty] | Диаметр стояка | 75 | СЧ10 | 6.8
|  | (120) | [5 empty] | количество стояков | 1 | СЧ15 | 7
[8 empty] | количество питателей | 6 | СЧ20 | 7.1
[10 empty] | СЧ25 | 7.2
[5 empty] | 10 |  |  |  |  | СЧ30 | 7.3
[10 empty] | СЧ35 | 7.4
[5 empty] | 295.5 | 1339.6
[5 empty] | (1050) | (1321)
Припуск на разрезку
Технические указания |  |  |  | Стержень
Плавка по инструкции |  | 25010.00177 |  | Вес стержня
Заливка по инструкции |  | 25011.00008 |  | Смесь | СКЛ
Температера металла |  | 1020-1060 |  | Краска | ГБ
Уход за прибылью |  | 25010.00168 |  | В стержне сделать ослабление
Усадка |  | 1.5% |  | Показания влагомера на глубине 60мм= 0
Краска |  | ГБ |  | Зазор между стержнем и формой 1,5-2мм
Тип литниковой системы |  | #VALUE! |  | Усадка 0,6%
Разряд 4
| Транспортировка по инструкции |  | 102.41.795 Альбом № 9
| Дата | Проверил | Дата |  | Руководитель
2023-09-19
Подпись
<1:10

## Планка
|  | Технологическая карта |  |  |  |  | Цех 34 | Размер планки: | (автоматически)
Заказ |  |  | 3431172-009 |  |  | планка № | 73 | Толщина L4 | 49
Чертеж |  |  | 9-09-03 |  |  |  |  | Толщина L5 | 54
Наименование |  |  | Вкладыш (заготовка) |  |  |  |  | Ширина L1 | 425
Количество деталей на заказ |  |  | 4 |  |  |  |  | Ширина L2 | 435
[8 empty] | Длина h2 | 865
Материал |  |  | БрО5Ц5С5 |  |  | К.В.Т | 0.2939444
Масса детали |  |  | 12.5 |  |  | К.И.М. | 0.195698 | Размеры прибыли:
Масса отливки |  |  | 170.100174 |  |  |  |  | Толщина L5 | 54
Масса отливки на 1 дет. |  |  | 42.5250435 |  |  |  |  | Толщина L6 | 130
Норма расхода |  |  | 245.668974 |  |  |  |  | Ширина L2 | 435
Норма расхода на 1 дет. |  |  | 61.4172435 |  |  |  |  | Ширина L3 | 490
Металлозавалка |  |  | 255.4957 |  |  |  |  | Высота h1 | 200
Металлозавалка на 1 дет. |  |  | 63.87393324
Количество деталей в отливке |  |  | 4
Количество деталей по длине |  |  | 2 |  |  |  |  | Плотность | 8.88
Количество деталей по ширине |  |  | 2
[8 empty] | Размеры детали: | (Вручную)
[8 empty] | Толщина | 25
[8 empty] | Ширина | 160
[8 empty] | Длина | 350
419
[6 empty] | (160) |  | Масса детали | 12.432
[8 empty] | Примечания: | 0
15
| 200 | 865
(350)
48
(25)
| Усадка |  | 1,5 %
| Краска |  | ГБ
| Температура металла |  | 1060-1080 | ° С
| Плавка по инструкции |  | 25010.00174
| Заливка по инструкции |  | 25011.00007
| Транспортировка по инструкции |  | 102.41.795 Альбом № 9
| Уход за прибылью |  | 25010.00168
| Дата | Проверил | Дата |  | Руководитель
2023-09-20
Подпись
+2
-2
+2
-2
+5
-15
+5
-15

## Данные
Заливка в Песчаные формы |  |  | Температура |  | Плавка инструкция | Заливка инструкция | тип литниковой системы | плотность |  |  | Планки деревянные обычные (размеры в скобках - это размеры основы, на которую набили утолщение)
| 0-15 | 16-40 | Более 40 | Более 50 |  | До 1,9т. |  |  |  |  | Номер планки | Высота, Н | Высота прибыли, h1 | Высота модели, h2 | Ширина, L1 | Ширина, L2 | Ширина, L3 | Толщина, L4 | Толщина, L5 | Толщина, L6 | Примечание
БрО8С12 | 1050-1090 |  |  |  | 25010.00173 | 25011.00007 | 242.04.462 | 9.1 |  |  | б/н (Арконик) | 480 | 100 | 380 | 1720 | 1740 | 1760 | 26 | 40 | 65 | новая модель для Арконик, изготовитель: МЦ Гарант
БрО8С21 | 1060-1080 |  |  |  | 25010.00173 | 25011.00008 | 242.04.462 | 9.3 |  |  | 5 | 730 | 270 | 460 | 100 | 110 | 166 | 115 | 125 | 180 | 0
БрО10Ф1 | 1060-1080 |  |  |  | 25010.00172 |  | 242.04.463 | 8.88 |  |  | 3 | 750 | 280 | 470 | 130 | 140 | 200 | 105 | 110 | 175 | 0
БрО10Ц2С2 | 1060-1090 |  |  |  | 25010.00175 |  | 242.04.463 | 8.7 |  |  | 61 | 590 | 100 | 490 | 270 | 285 | 310 | 25 | 33 | 75 | 0
БрО5Ц5С5 | 1060-1080 |  |  |  | 25010.00174 |  | 242.04.463 | 8.88 |  |  | 23 | 590 | 100 | 490 | 420 | 432 | 455 | 90 (25) | 100 (35) | 140 (75) | 0
БрАЖМц10-3-1,5 | 1100-1150 | 1080-1100 | 1060-1080 | 1070-1100 | 25010.00176 |  | 242.04.464 | 7.5 |  |  | 25 | 670 | 150 | 520 | 150 | 157 | 190 | 65 | 77 | 135 | 0
БрА10Ж3Мц2 | 1100-1150 | 1080-1100 | 1060-1080 | 1070-1100 | 25010.00176 |  | 242.04.464 | 7.6 |  |  | 64 | 600 | 75 | 525 | 200 | 215 | 235 | 20 | 26 | 60 | 0
БрА9Ж3Л | 1100-1150 | 1080-1100 | 1060-1080 | 1070-1100 | 25010.00176 |  | 242.04.464 | 7.5 |  |  | 84 | 680 | 135 | 545 | 200 | 212 | 250 | 78 (30) | 80 (35) | 135 (90) | 0
БрА11Ж6Н6 | 1080-1100 |  |  |  | 25010.00176 |  | 242.04.464 | 8.1 |  |  | б/н (ВТЗ) | 700 | 140 | 560 | 1030 | 1050 | 1060 | 27 | 35 | 75 | новая модель для заказа 342467-004
БрА10Ж4Н4Л | 1080-1100 |  |  |  | 25010.00176 |  | 242.04.464 | 7.8 |  |  | 141 | 710 | 150 | 560 | 1880 | 1900 | 1920 | 43 | 60 | 90 | не нашивать - Костерин 11.09.2020
ЛЦ23А6Ж3Мц2 | 1020-1060 |  |  |  | 25010.00177 |  | 242.04.463 | 8.5 |  |  | 97 | 680 | 110 | 570 | 295 | 305 | 355 | 27 | 38 | 60 | 0
ЛЦ38Мц2С2 | 1000-1020 | 980-1000 | 940-980 |  | 25010.00178 |  | 242.04.463 | 8.5 |  |  | 53 | 690 | 110 | 580 | 235 (218) | 247 (229) | 265 (247) | 64 (27) | 74 (40) | 120 (80) | 0
ЛЦ40Мц3А | 1000-1020 | 980-1000 | 940-980 |  | 25010.00181 |  | 242.04.463 | 8.5 |  |  | 113 | 735 | 150 | 585 | 115 | 120 | 160 | 70 (44) | 75 (50) | 140 (100) | 0
СЧ20 | 1320-1340 |  |  |  | 250010.00001 |  | 1 Стояк | 7.1 |  |  | 96 | 735 | 150 | 585 | 185 | 195 | 235 | 37 | 45 | 115 | 0
СЧ25 | 1320-1340 |  |  |  | 250010.00001 |  | 1 Стояк | 7.2 |  |  | 50 | 690 | 100 | 590 | 227 | 240 | 270 | 28 | 38 | 80 | 0
242.04.463-8 | [10 empty] | 49 | 780 | 190 | 590 | 265 | 270 | 320 | 50 (45) | 60 (55) | 140 (135) | 0
|  | тип литника | 242.04.463 | точно | #N/A | 262.04.463-5 |  |  |  |  | 52 | 690 | 100 | 590 | 272 | 285 | 295 | 125 (27) | 130 (35) | 175 (100) | 0
Литниковая 242.04.463 | [10 empty] | 83 | 715 | 120 | 595 | 280 | 290 | 325 | 32 | 41 | 95 | 0
Стояк |  | Питатель |  | Шлаковик |  |  | Всего | 55 |  |  | 80 | 755 | 150 | 605 | 160 | 175 | 210 | 52 (35) | 60 (42) | 115 (100) | 0
Диаметр | 2 | a |  | c |  |  |  | 60 |  |  | 95 | 825 | 220 | 605 | 325 | 340 | 385 | 55 | 65 | 140 | 0
75 | 75 | 30 |  | 50 |  |  |  | 65 |  |  | 30 | 745 | 130 | 615 | 295 | 305 | 340 | 30 | 40 | 95 | 0
| 0 | b |  | d |  |  |  | 70 |  |  | б/н (АГВЕРС) | 825 | 205 | 620 | 1300 | 1325 | 1335 | 65 | 75 | 130 | новая модель для заказа 341684-004
Длина | 0 | 30 | 30 | 50 | 50 |  |  | 75 |  |  | 98 | 730 | 105 | 625 | 280 | 287 | 315 | 40 (27) | 50 (37) | 100 (85) | 0
385 | 385 | h |  | l |  |  |  | 80 |  |  | 63 | 790 | 160 | 630 | 360 | 373 | 410 | 34 | 45 | 110 | 0
| 8.5 | 30 | 30 | 50 | 50 |  |  | 85 |  |  | 59 | 775 | 140 | 635 | 340 | 357 | 372 | 28 | 35 | 75 | 0
| 14.45746 | Длина |  | Диаметр отл. |  |  |  | 90 |  |  | 4 | 1185 | 545 | 640 | 223 | 230 | 345 | 173 | 185 | 305 | 0
|  | 50 | 50 | 1360 | 4586.725196 |  |  | 95 |  |  | 76 | 765 | 125 | 640 | 235 | 252 | 290 | 27 | 37 | 90 | 0
|  | Количество |  | Середина |  | На длине |  | 100 |  |  | 78 | 745 | 105 | 640 | 240 | 247 | 280 | 27 | 35 | 80 | 0
|  | 6 | 6 | шлаковика |  | 250 |  |  |  |  | б/н | 890 | 250 | 640 | 240 | 240 | 260 | 104 | 104 | 160 | с 19.09.2017
|  |  | 8.5 | 1460 | 8.5 | град. |  |  |  |  | 89 | 760 | 120 | 640 | 275 | 285 | 310 | 37 (32) | 45 (40) | 190 (185) | 0
|  |  | 2.295 |  | 97.46791 | 67.68605 | 84.43851 |  |  |  | 85 | 940 | 300 | 640 | 290 | 310 | 375 | 75 (57) | 85 (67) | 200 (170) | 0
| 2 щели | Шлаковик | [8 empty] | 79 | 795 | 150 | 645 | 137 | 150 | 185 | 37 (32) | 50 (45) | 105 (100) | 0
242.04.462 |  | a | b | h | Стояк 1 | Стояк 2 | щель |  |  |  | 11 | 810 | 165 | 645 | 195 | 210 | 245 | 40 | 47 | 120 | 0
<600 | 242.04.462 | 40 | 50 | 50 | 60 | 65 |  |  |  |  | 77 | 740 | 95 | 645 | 215 | 225 | 250 | 25 | 33 | 70 | 0
600--1500 | 242.04.462-1 | 40 | 50 | 50 | 60 | 65 |  |  |  |  | 75 | 760 | 110 | 650 | 237 | 247 | 275 | 29 | 35 | 75 | 0
1500--2000 | 242.04.462-2 | 40 | 50 | 50 | 65 | 70 |  |  |  |  | 88 | 800 | 150 | 650 | 305 | 318 | 345 | 35 | 43 | 110 | 0
2000--2500 | 242.04.462-3 | 40 | 55 | 60 | 70 | 75 |  |  |  |  | 55 | 795 | 140 | 655 | 292 | 310 | 345 | 100 (32) | 115 (50) | 220 (160) | 0
2500--3000 | 242.04.462-4 | 40 | 55 | 60 | 75 | 80 |  |  |  |  | 101 | 800 | 140 | 660 | 155 | 167 | 200 | 40 (25) | 55 (43) | 120 (100) | 0
3000--3500 | 242.04.462-5 | 45 | 60 | 65 | 85 | 95 |  |  |  |  | 102 | 800 | 140 | 660 | 155 | 170 | 190 | 40 (27) | 55 (43) | 110 (100) | 0
3500--4000 | 242.04.462-6 | 45 | 60 | 65 | 90 | 100 |  |  |  |  | 22 | 840 | 180 | 660 | 294 | 310 | 350 | 107 (45) | 117 (50) | 185 (120) | 0
4000--4500 | 242.04.462-7 | 50 | 60 | 65 | 100 | 110 |  |  |  |  | 13 | 825 | 165 | 660 | 325 | 338 | 375 | 80 (37) | 90 (47) | 155 (115) | 0
4500--5500 | 242.04.462-8 | 50 | 65 | 65 | 110 | 120 |  |  |  |  | 94 | 805 | 140 | 665 | 160 | 180 | 200 | 28 | 41 | 100 | 0
5500--7000 | 242.04.462-9 | 50 | 65 | 65 | 120 | 130 |  |  |  |  | 65 | 825 | 160 | 665 | 265 | 278 | 320 | 52 (40) | 60 (48) | 135 (123) | 0
[11 empty] | 100 | 835 | 170 | 665 | 353 | 355 | 395 | 35 | 48 | 110 | 0
242.04.463 | Количество | питатель |  |  |  | Шлаковик |  |  |  |  | 21 | 840 | 170 | 670 | 355 | 365 | 400 | 40 | 48 | 110 | 0
| питателей | a | b | h | стояк | c | d | e |  |  | 16 | 835 | 165 | 670 | 520 | 533 | 580 | 58 (43) | 66 (51) | 135 (120) | 0
262.04.463 | 4 | 21 | 18 | 23 | 60 | 33 | 27 | 36 |  |  | 18 | 835 | 165 | 670 | 550 | 560 | 605 | 37 | 50 | 105 | 0
262.04.463-1 | 4 | 21 | 18 | 23 | 60 | 33 | 27 | 36 |  |  | 6 | 780 | 105 | 675 | 127 | 137 | 160 | 30 | 35 | 77 | 0
262.04.463-2 | 4 | 24 | 18 | 24 | 65 | 34 | 28 | 39 |  |  | 36 | 845 | 170 | 675 | 360 | 370 | 405 | 40 | 51 | 110 | 0
262.04.463-3 | 6 | 21 | 17 | 21 | 70 | 36 | 30 | 44 |  |  | 20 | 840 | 165 | 675 | 525 | 532 | 570 | 55 (43) | 65 (53) | 130 (118) | 0
262.04.463-4 | 6 | 24 | 18 | 24 | 75 | 40 | 32 | 50 |  |  | 19 | 850 | 170 | 680 | 545 | 560 | 600 | 37 | 45 | 110 | 0
262.04.463-5 | 6 | 25 | 20 | 25 | 80 | 42 | 35 | 55 |  |  | 87 | 835 | 150 | 685 | 250 | 265 | 295 | 35 | 44 | 105 | 0
[11 empty] | 28 | 845 | 150 | 695 | 405 | 420 | 450 | 46 (34) | 55 (43) | 105 (93) | 0
242.04.464 | Количество | питатель |  |  |  | Шлаковик |  |  | Бобышки |  | 51 | 805 | 105 | 700 | 165 | 180 | 200 | 29 | 35 | 80 | 0
| питателей | a | b | h | стояк | c | d | e | D1 | h2 | 43 | 850 | 150 | 700 | 363 | 385 | 410 | 32 | 45 | 100 | 0
242.04.464 | 4 | 20 | 17 | 23 | 55 | 35 | 28 | 40 | 110 | 90 | 31 | 880 | 165 | 715 | 295 | 315 | 355 | 55 (38) | 70 (53) | 135 (118) | 0
242.04.464-1 | 4 | 20 | 17 | 23 | 55 | 35 | 28 | 40 | 110 | 90 | 91 | 895 | 175 | 720 | 180 | 234 | 270 | 45 (40) | 60 (55) | 125 (120) | 0
242.04.464-2 | 6 | 19 | 14 | 20 | 60 | 35 | 29 | 44 | 110 | 90 | 107 | 880 | 150 | 730 | 210 | 225 | 260 | 31 | 44 | 110 | 0
242.04.464-3 | 6 | 22 | 16 | 21 | 65 | 38 | 32 | 48 | 120 | 100 | 54 | 900 | 165 | 735 | 235 | 250 | 305 | 130 (40) | 140 (52) | 215 (120) | 0
242.04.464-4 | 6 | 24 | 18 | 24 | 70 | 42 | 36 | 54 | 120 | 100 | 47 | 940 | 200 | 740 | 200 | 215 | 267 | 46 | 55 | 140 | 0
242.04.464-5 | 6 | 25 | 19 | 26 | 75 | 46 | 35 | 52 | 120 | 100 | 62 | 910 | 170 | 740 | 237 | 245 | 295 | 47 (37) | 52 (42) | 120 (110) | 0
[11 empty] | 120 | 940 | 200 | 740 | 340 | 355 | 395 | 50 | 60 | 135 | 0
242.04.461 | Количество | питатель |  |  |  | Шлаковик |  |  | Бобышки |  | 15 | 925 | 180 | 745 | 360 | 380 | 405 | 85 (37) | 98 (47) | 160 (115) | 0
| питателей | a | b | h | стояк | c | d | e | D1 | h2 | 17 | 925 | 180 | 745 | 540 | 555 | 595 | 37 | 48 | 110 | 0
242.04.461 | 4 | 50 | 45 | 40 | 55 | 55 | 45 | 50 | 110 | 90 | 103 | 880 | 130 | 750 | 315 | 330 | 365 | 57 (29) | 68 (37) | 115 (85) | 0
242.04.461-1 | 4 | 50 | 45 | 40 | 55 | 55 | 45 | 50 | 110 | 90 | 38 | 950 | 195 | 755 | 345 | 355 | 440 | 50 | 60 | 100 | 0
242.04.461-2 | 4 | 55 | 45 | 45 | 60 | 55 | 50 | 55 | 110 | 90 | 72 | 920 | 160 | 760 | 467 | 488 | 525 | 46 (34) | 60 (48) | 130 (118) | 0
242.04.461-3 | 4 | 55 | 50 | 50 | 65 | 65 | 50 | 60 | 120 | 100 | 33 | 980 | 215 | 765 | 300 | 325 | 375 | 55 | 66 | 165 | 0
242.04.461-4 | 4 | 60 | 50 | 55 | 70 | 65 | 55 | 65 | 120 | 100 | 34 | 950 | 185 | 765 | 355 | 365 | 405 | 45 | 54 | 135 | 0
242.04.461-5 | 4 | 60 | 55 | 60 | 75 | 70 | 60 | 70 | 120 | 100 | 114 | 930 | 150 | 780 | 160 | 175 | 240 | 85 (35) | 95 (42) | 150 (110) | 0
[11 empty] | 90 | 915 | 130 | 785 | 210 | 230 | 260 | 30 | 40 | 100 | 0
[11 empty] | 10 | 1115 | 130 | 785 | 345 | 380 | 430 | 50 (25) | 60 (48) | 130 (115) | 0
[11 empty] | 14 | 948 | 160 | 788 | 200 | 215 | 255 | 50 (43) | 58 (51) | 120 (113) | 0
[11 empty] | 71 | 920 | 130 | 790 | 200 | 210 | 240 | 30 | 40 | 95 | 0
[11 empty] | 44 | 980 | 190 | 790 | 320 | 330 | 375 | 45 | 55 | 135 | 0
[11 empty] | 104 | 955 | 150 | 805 | 265 | 283 | 315 | 33 | 40 | 105 | 0
[11 empty] | 32 | 1000 | 185 | 815 | 275 | 290 | 330 | 37 | 45 | 140 | 0
[11 empty] | 86 | 995 | 160 | 835 | 200 | 215 | 250 | 85 (32) | 97 (42) | 155 (100) | 0
[11 empty] | 92 | 1015 | 175 | 840 | 250 | 260 | 310 | 41 (36) | 50 (40) | 120 (110) | 0
[11 empty] | 105 | 990 | 150 | 840 | 270 | 290 | 320 | 32 | 40 | 100 | 0
[11 empty] | 45 | 1015 | 170 | 845 | 170 | 190 | 210 | 41 (36) | 56 (51) | 125 (120) | 0
[11 empty] | 111 | 1030 | 180 | 850 | 145 | 165 | 200 | 50 (40) | 70 (55) | 140 (130) | 0
[11 empty] | 58 | 1030 | 180 | 850 | 145 | 162 | 200 | 90 (40) | 105 (60) | 180 (120) | 0
[11 empty] | 70 | 980 | 130 | 850 | 180 | 196 | 230 | 30 | 35 | 85 | 0
[11 empty] | 99 | 1150 | 300 | 850 | 185 | 195 | 250 | 110 (72) | 120 (88) | 220 (110) | 0
[11 empty] | 106 | 1005 | 150 | 855 | 280 | 290 | 330 | 33 | 45 | 110 | 0
[11 empty] | 110 | 1030 | 170 | 860 | 143 | 163 | 200 | 37 | 57 | 130 | 0
[11 empty] | 82 | 1020 | 160 | 860 | 330 | 345 | 375 | 34 | 45 | 105 | 0
[11 empty] | 137 | 1035 | 175 | 860 | 395 | 405 | 445 | 70(35) | 80(45) | 150(120) | 0
[11 empty] | 93 | 1030 | 165 | 865 | 240 | 256 | 295 | 38 | 48 | 120 | 0
[11 empty] | 73 | 1065 | 200 | 865 | 425 | 435 | 490 | 49 | 54 | 130 | 0
[11 empty] | 69 | 1000 | 130 | 870 | 283 | 305 | 330 | 27 | 40 | 100 | 0
[11 empty] | 42 | 995 | 120 | 875 | 310 | 330 | 380 | 30 | 42 | 90 | 0
[11 empty] | 57 | 1050 | 155 | 895 | 190 | 200 | 240 | 32 | 45 | 100 | 0
[11 empty] | 60 | 1105 | 200 | 905 | 145 | 157 | 200 | 40 | 50 | 120 | 0
[11 empty] | 27 | 1110 | 205 | 905 | 147 | 167 | 215 | 45 | 60 | 135 | 0
[11 empty] | 56 | 1060 | 155 | 905 | 180 | 190 | 230 | 34 | 45 | 105 | 0
[11 empty] | 46 | 1060 | 155 | 905 | 210 | 227 | 260 | 86 (35) | 98 (45) | 160 (100) | 0
[11 empty] | 12 | 1055 | 140 | 915 | 220 | 235 | 275 | 35 | 40 | 100 | 0
[11 empty] | 115 | 1080 | 160 | 920 | 520 | 527 | 590 | 75 (30) | 85 (38) | 120 (80) | 0
[11 empty] | 116 | 1090 | 165 | 925 | 457 | 480 | 510 | 37 | 50 | 115 | 0
[11 empty] | 81 | 1060 | 130 | 930 | 215 | 230 | 260 | 30 | 42 | 90 | 0
[11 empty] | 8 | 1210 | 270 | 940 | 1250 | 1270 | 1335 | 95(65) | 105 | 185 | не расшивать - модель развалится
[11 empty] | 35 | 1200 | 245 | 955 | 305 | 317 | 380 | 63 | 75 | 170 | 0
[11 empty] | 138 | 1220 | 260 | 960 | 275 | 295 | 350 | 120 (60) | 130 (65) | 220 (170) | 0
[11 empty] | 26 | 1200 | 240 | 960 | 305 | 325 | 360 | 105 (63) | 118 (70) | 215 (150) | 0
[11 empty] | 40 | 1160 | 170 | 990 | 410 | 433 | 470 | 35 | 47 | 125 | 0
[11 empty] | 109 | 1115 | 120 | 995 | 100 | 110 | 150 | 35 | 45 | 105 | 0
[11 empty] | 1 | 1160 | 145 | 1015 | 280 | 290 | 330 | 45 (35) | 55 (45) | 115 (105) | 0
[11 empty] | 39 | 1220 | 180 | 1040 | 405 | 420 | 460 | 70 (32) | 80 (40) | 150 (115) | 0
[11 empty] | 2 | 1235 | 180 | 1055 | 300 | 320 | 360 | 47 (42) | 60 (55) | 130 (125) | 0
[11 empty] | 48 | 1210 | 150 | 1060 | 140 | 157 | 185 | 35 (25) | 50 (40) | 110 (100) | 0
[11 empty] | 37 | 1230 | 165 | 1065 | 338 | 360 | 410 | 65 | 76 | 200 | Уточнить наличие, Котов, 08.06.23
[11 empty] | 29 | 1215 | 140 | 1075 | 235 | 250 | 285 | 45 (24) | 58 (35) | 110 (90) | 0
[11 empty] | 112 | 1280 | 200 | 1095 | 335 | 360 | 400 | 55 (30) | 80 (55) | 155 (130) | 0
[11 empty] | 108 | 1305 | 185 | 1120 | 240 | 260 | 295 | 32 | 41 | 110 | 0
[11 empty] | 24 | 1305 | 165 | 1140 | 195 | 200 | 240 | 30 (25) | 42 (37) | 75 (70) | 0
[11 empty] | 119 | 1470 | 280 | 1190 | 220 | 235 | 285 | 51 | 60 | 150 | 0
[11 empty] | 41 | 1470 | 280 | 1190 | 223 | 237 | 290 | 60 (55) | 73 (68) | 185 (180) | 0
[11 empty] | 66 | 1470 | 240 | 1230 | 245 | 270 | 320 | 42 | 55 | 140 | 0
[11 empty] | 140 | 1460 | 230 | 1230 | 300 | 320 | 370 | 75 (35) | 90 (50) | 170 (130) | 0
[11 empty] | 7 | 1480 | 245 | 1235 | 465 | 488 | 540 | 42 | 57 | 153 | не найдена
[11 empty] | 9 | 1410 | 160 | 1250 | 360 | 377 | 420 | 53 (28) | 63 (40) | 125 (100) | 0
[11 empty] | 118 | 1520 | 245 | 1275 | 183 | 207 | 250 | 40 | 56 | 155 | 0
[11 empty] | 74 | 1530 | 250 | 1280 | 160 | 178 | 240 | 40 | 54 | 160 | 0
[11 empty] | 117 | 1670 | 330 | 1340 | 443 | 470 | 530 | 80 (62) | 90 (75) | 220 (205) | 0
[11 empty] | 68 | 1695 | 250 | 1445 | 215 | 244 | 305 | 38 | 57 | 160 | 0
[11 empty] | 67 | 1695 | 240 | 1455 | 220 | 240 | 310 | 38 | 55 | 150 | 0
[11 empty] | 139 | 1655 (1480) | 260 | 1395 (1220) | 275 | 305 | 355 | 70 (40) | 85 (55) | 200 (170) | 0